## ĐPC
CÔNG TY TNHH TƯƠNG LAI |  |  |  |  | Thanh Bình, Lộc An, Long Thành, Đồng Nai, Việt Nam. Tel : (251) 352 5199 / 352 5200 _ Fax:(251) 352 5222
ĐƠN PHA CHẾ RECIPE
>EP60BL602<
[11 empty] | Nhiệt độ lưu hóa : | T (0C): | 165 | Curing Temperature (0C) :
[11 empty] | Thời gian lưu hóa : | CT(s): | 420 | Curing Time (sec) :
[11 empty] | Độ cường lực : | TS (Mpa): | 12.7 | Tensile Strength (Mpa):
| QR |  | Mác nguyên liệu : Master Batch | >EP60BL602< |  |  | Cấp tiêu chuẩn : Grade of Standard |  | AI.6010 |  | Độ giãn dài khi đứt : | EB (%): | 505.94 | Elongation at Break (%) :
[11 empty] | Độ cứng thực tế : | Act.H: | 60 | Actual Hardness :
|  |  | Ngày ban hành : Date Issued | 01/03/2024 Chuẩn hóa trọng lượng |  |  | Giấy kiểm nghiệm số : Certificate No |  | CTCS1123/RD-015 |  | Người phụ trách : | P/T: | NHG
[10 empty] | Phê duyệt bởi : |  | P/D: | TQC
|  |  | Mã định danh : <Code> | <065>, <3070>,… | [7 empty] | EPDM 5465: | 31.20891
[12 empty] | C01: | 12.8
A/ Công đoạn máy nhào trộn Kneader machine |  |  |  | Thời gian trộn : Processing Time |  | 30 phút |  | Khối lượng : Weight | 75.00 (Kg)/mẽ |  |  | D01: | 10.3
[12 empty] | D03: | 11.1
Nhóm Group |  | Thành phần hỗn hợp Component Mix |  |  | Đơn vị Unit | Trọng lượng Weight |  | Sai số cho phép Tolerance | Chiếm tỷ lệ (%) Contains percentage |  |  | E03: | 6.3
[12 empty] | F01: | 0.15
1.1 |  | A01 |  |  | Kg | 31.20891 |  | ± 0.020 | 100% |  |  | F02: | 0.15
2.1 |  | C01 |  |  | Kg | 12.8 |  | ± 0.020 | 41.01% |  |  | G01: | 0.15
2.3 |  | D01 |  |  | Kg | 10.3 |  | ± 0.020 | 33% |  |  | G02: | 0.9451726
2.5 |  | D03 |  |  | Kg | 11.1 |  | ± 0.020 | 35.57% |  |  | M01: | 1.6
3.3 |  | E03 |  |  | Kg | 6.3 |  | ± 0.002 | 20.19% |  |  | M03: | 0.3
4.1 |  | F01 |  |  | Kg | 0.15 |  | ± 0.002 | 0.4806% |  |  | N01: | 110
4.2 |  | F02 |  |  | Kg | 0.15 |  | ± 0.002 | 0.4806% |  |  | N03: | 30
4.5 |  | G01 |  |  | Kg | 0.15 |  | ± 0.002 | 0.4806% |  |  | N04: | 40
4.6 |  | G02 |  |  | Kg | 0.9451726 |  | ± 0.002 | 3.029% |  |  | S03: | 190
4.17 |  | M01 |  |  | Kg | 1.6 |  | ± 0.002 | 5.127%
4.19 |  | M03 |  |  | Kg | 0.3 |  | ± 0.002 | 0.9613%
Tổng khối lượng hỗn hợp A : Total CMB | [5 empty] | 75.00408568 |  | 74.88 ÷ 75.11 | 240.3%
B/ Công đoạn máy cán hai trục Two Rolling mill machine |  |  |  | Thời gian gia công : Processing Time |  | 15 phút |  | Khối lượng : Weight | 25.37 (Kg)/cây
Nhóm Group |  | Thành phần hỗn hợp Component Mix |  |  | Đơn vị Unit | Trọng lượng Weight |  | Sai số cho phép Tolerance | Chiếm tỷ lệ (%) Contains percentage
5.1 |  | N01 |  |  | Gr | 110 |  | ± 1 | 1.057%
5.3 |  | N03 |  |  | Gr | 30 |  | ± 1 | 0.2884%
5.4 |  | N04 |  |  | Gr | 40 |  | ± 1 | 0.3845%
5.1 |  | S03 |  |  | Gr | 190 |  | ± 1 | 1.826%
Tổng trọng lượng hóa chất B : Total FMB | [5 empty] | 370 |  | 366 ÷ 374 | 3.557%
|  |  |  | Trang 01/01 |  |  |  | BM21 - QTCL17 : 01 (01/08/21)

## ĐPC_GIÁ
CÔNG TY TNHH TƯƠNG LAI |  |  |  |  | Thanh Bình, Lộc An, Long Thành, Đồng Nai, Việt Nam. Tel : (251) 352 5199 / 352 5200 _ Fax:(251) 352 5222
ĐƠN PHA CHẾ RECIPE
>EP60BL602<
[11 empty] | Nhiệt độ lưu hóa : | T (0C): | 165 | Curing Temperature (0C) :
[11 empty] | Thời gian lưu hóa : | CT(s): | 420 | Curing Time (sec) :
[11 empty] | Độ cường lực : | TS (Mpa): | 12.7 | Tensile Strength (Mpa):
| QR |  | Mác nguyên liệu : Master Batch | >EP60BL602< |  |  | Cấp tiêu chuẩn : Grade of Standard |  | AI.6010 |  | Độ giãn dài khi đứt : | EB (%): | 505.94 | Elongation at Break (%) :
[11 empty] | Độ cứng thực tế : | Act.H: | 60 | Actual Hardness :
|  |  | Ngày ban hành : Date Issued | 01/03/2024 Chuẩn hóa trọng lượng |  |  | Giấy kiểm nghiệm số : Certificate No |  | CTCS1123/RD-015 |  | Người phụ trách : | P/T: | NHG
[10 empty] | Phê duyệt bởi : |  | P/D: | TQC
|  |  | Mã định danh : <Code> | <065>, <3070>,… | [7 empty] | EPDM 5465: | 31.20891
[12 empty] | C01: | 12.8
A/ Công đoạn máy nhào trộn Kneader machine |  |  |  | Thời gian trộn : Processing Time |  | 30 phút |  | Khối lượng : Weight | 75.00 (Kg)/mẽ |  |  | D01: | 10.3
[12 empty] | D03: | 11.1
Nhóm Group |  | Thành phần hỗn hợp Component Mix |  |  | Đơn vị Unit | Trọng lượng Weight |  | Sai số cho phép Tolerance | Chiếm tỷ lệ (%) Contains percentage |  |  | E03: | 6.3
[12 empty] | F01: | 0.15 |  | Đơn giá vnđ | Thành tiền vnđ | Vnđ/kg
1.1 |  | EPDM 5465 |  |  | Kg | 31.20891 |  | ± 0.020 | 100% |  |  | F02: | 0.15 | 5467C | 73500 | 2293855.1
2.1 |  | C01 |  |  | Kg | 12.8 |  | ± 0.020 | 41.01% |  |  | G01: | 0.15 |  | 30000 | 384000
2.3 |  | D01 |  |  | Kg | 10.3 |  | ± 0.020 | 33% |  |  | G02: | 0.9451726 |  | 25000 | 257500
2.5 |  | D03 |  |  | Kg | 11.1 |  | ± 0.020 | 35.57% |  |  | M01: | 1.6 |  | 2800 | 31080
3.3 |  | E03 |  |  | Kg | 6.3 |  | ± 0.002 | 20.19% |  |  | M03: | 0.3 |  | 23000 | 144900
4.1 |  | F01 |  |  | Kg | 0.15 |  | ± 0.002 | 0.4806% |  |  | N01: | 110 |  | 46000 | 6900
4.2 |  | F02 |  |  | Kg | 0.15 |  | ± 0.002 | 0.4806% |  |  | N03: | 30 |  | 105000 | 15750
4.5 |  | G01 |  |  | Kg | 0.15 |  | ± 0.002 | 0.4806% |  |  | N04: | 40 |  | 90000 | 13500
4.6 |  | G02 |  |  | Kg | 0.9451726 |  | ± 0.002 | 3.029% |  |  | S03: | 190 |  | 48000 | 45368.29
4.17 |  | M01 |  |  | Kg | 1.6 |  | ± 0.002 | 5.127% | [5 empty] | 72000 | 115200
4.19 |  | M03 |  |  | Kg | 0.3 |  | ± 0.002 | 0.9613% | [5 empty] | 33000 | 9900
Tổng khối lượng hỗn hợp A : Total CMB | [5 empty] | 75.00408568 |  | 74.88 ÷ 75.11 | 240.3%
B/ Công đoạn máy cán hai trục Two Rolling mill machine |  |  |  | Thời gian gia công : Processing Time |  | 15 phút |  | Khối lượng : Weight | 25.37 (Kg)/cây
Nhóm Group |  | Thành phần hỗn hợp Component Mix |  |  | Đơn vị Unit | Trọng lượng Weight |  | Sai số cho phép Tolerance | Chiếm tỷ lệ (%) Contains percentage
5.1 |  | N01 |  |  | Gr | 110 |  | ± 1 | 1.057% | [5 empty] | 82000 | 27060
5.3 |  | N03 |  |  | Gr | 30 |  | ± 1 | 0.2884% | [5 empty] | 100000 | 9000
5.4 |  | N04 |  |  | Gr | 40 |  | ± 1 | 0.3845% | [5 empty] | 70000 | 8400
5.1 |  | S03 |  |  | Gr | 190 |  | ± 1 | 1.826% | [5 empty] | 16000 | 9120
[16 empty] | 3371533.395 | 44298.16575
Tổng trọng lượng hóa chất B : Total FMB | [5 empty] | 370 |  | 366 ÷ 374 | 3.557%
|  |  |  | Trang 01/01 |  |  |  | BM21 - QTCL17 : 01 (01/08/21)